## Ficha_Cadastramento_Anomalias
OAE: SP | SP 031-043,400-PTC |  | DEPARTAMENTO DE ESTRADAS DE RODAGEM DO ESTADO DE SÃO PAULO - DER/SP FICHA DE CADASTRAMENTO DE ANOMALIAS - INSPEÇÃO ESPECIAL
Responsável: | [15 empty] | Fl:
ITEM | LOCALIZAÇÃO ELEMENTO ESTRUTURAL | LOCALIZAÇÃO ESPECÍFICA | TIPO DE ANOMALIA |  |  | NÍVEL DE ALERTA | QUANTI DADE | ESPAÇA-MENTO MÉDIO (cm) | DIMENSÕES |  |  |  | CAUSA PROVÁVEL | FOTO Nº | CROQUI Nº | DESENHO | OBSERVAÇÕES
[9 empty] | LARG. | COMPR | ABERTURA (mm)
|  |  | Nº | Sigla | Cód |  |  |  | (cm) | (cm) | MÍNIMA | MÁXIMA
1 | Superestrutura
1.1 | Tabuleiro Face Superior
1.1.0.1 | Passeios
1.1.0.2 | Passeios #01 | Vão #01 | 5 | F | 8 | A | 3 | 200 | 10 | 200 | 0,3 | 0,7 | 2
1.1.0.3 | Passeios #02 | Vão #01 | 6 | CD | 17 | A | 4 | 70 | 100 | 100 |  |  | 2 | 4
1.1.0.4 | Junta
1.1.0.5 | Junta #01 | Vão #01 | 3 | JD | 44 | A | 1 |  | 7 | 20 |  |  | 2 | 3
1.1.0.6 | Junta #02 | Vão #02 | 4 | JD | 44 | C | 1 |  | 10 | 20 |  |  | 1
1.2 | Tabuleiro Face Inferior
1.2.0.1 | Laje inferior
1.2.0.2 | Laje inferior #01 | Vão #01 | 7 | C | 27 | A | 10 | 30 | 15 | 15 |  |  | 1 | 5
1.2.0.3 |  | Vão #02 | 9 | U | 33 | N | 4 | 100 | 20 | 20 |  |  | 1 | 6
1.2.0.4 |  | Vão #01 | 8 | AS | 28 | A | 20 | 10 | 5 | 5 |  |  | 1
1.2.0.5 | Viga Longarina
1.2.0.6 | Viga Longarina #01 | Vão #01 | 10 | F | 8 | A | 3 | 200 | 10 | 200 | 0,3 | 0,7 | 2
1.2.0.7 | Viga Longarina #03 | Vão #02 | 11 | CI | 19 | A | 1 |  | 20 | 20 |  |  | 1 | 7
1.2.0.8 | Viga Transversina
1.2.0.9 | Viga Transversina #01 | Vão #01 | 12 | CI | 20 | C | 1 |  | 10 | 400 |  |  | 4 | 8
2 | Mesoestrutura
2.1 | Aparelho de Apoio
2.2 | Aparelho de Apoio #01 | Apoio #01 | 17 | AA | 40 | C | 1 |  | 40 | 40 |  |  | 8 | 12
2.3 | Pilar
2.4 | Pilar #01 | Apoio #01 | 14 | F | 5 | A | 1 |  | 10 | 40 | 0,3 | 0,5 | 8 | 9
2.5 | Pilar #02 | Apoio #02 | 15 | AS | 28 | C | 2 | 50 | 50 | 50 |  |  | 1 | 10
2.6 | Pilar #03 | Apoio #03 | 16 | AS | 28 | C | 3 |  | 100 | 100 |  |  | 1 | 11
3 | Infraestrutura
3.1 | Bloco
3.2 | Bloco #01 | Apoio #01 | 18 | C | 27 | C | 5 | 5 | 5 | 5 |  |  | 1
3.3 | Bloco #02 | Apoio #02 | 19 | AS | 28 | C | 2 | 50 | 50 | 50 |  |  | 5 | 13
4 | Encontro
4.1 | Estrutura de Terra
4.1.0.1 | Talude
4.1.0.1.1 | Terreno
4.1.0.1.2 | Terreno #01 | Encontro #01 | 20 | TT | 50 | A | 3 | 80 | 100 | 100 |  |  | 12 | 14
4.1.0.1.3 |  | Encontro #01 | 21 | DS | 63 | N | 1 | 10 | 8 | 300 |  |  | 2
4.1.0.1.4 | Terreno #02 | Encontro #01 | 22 | TT | 51 | A | 1 |  | 500 | 500 |  |  | 7 | 15
4.1.0.1.5 |  | Encontro #01 | 23 | DS | 63 | C | 1 | 10 | 8 | 300 |  |  | 2 | 16
4.2 | Estrutura de Concreto
4.2.0.1 | Muro de Ala
4.2.0.1.1 | Faces
4.2.0.1.2 | Faces #01 | Encontro #01 | 24 | AS | 28 | C | 2 | 50 | 50 | 50 |  |  | 5
4.2.0.1.3 |  | Encontro #01 | 25 | CI | 19 | A | 1 |  | 20 | 20 |  |  | 1 | 17
4.2.0.1.4 | Faces #02 | Encontro #01 | 26 | CD | 17 | C | 2 | 5 | 10 | 15 |  |  | 2
4.2.0.2.1 | Faces
4.2.0.2.2 | Faces #01 | Encontro #01 | 27 | R | 34 | A | 1 | 5 | 10 | 15 |  |  | 1
4.2.0.2.3 | Faces #02 | Encontro #01 | 28 | CI | 19 | A | 4 | 100 | 15 | 20 |  |  | 1 | 18
4.3 | Acesso
4.3.0.1 | Guarda Rodas
4.3.0.2 | Guarda Rodas #01 | Encontro #02 | 34 | AS | 28 | C | 20 | 30 | 10 | 10 |  |  | 5
4.3.0.3 | Guarda Rodas #02 | Encontro #02 | 35 | CI | 19 | A | 15 | 10 | 20 | 20 |  |  | 1 | 21
4.3.0.4 | Passeios
4.3.0.5 | Passeios #01 | Encontro #01 | 32 | F | 8 | A | 10 | 200 | 10 | 200 | 0,3 | 0,7 | 2
4.3.0.6 | Passeios #02 | Encontro #01 | 33 | CS | 16 | A | 3 | 70 | 30 | 30 |  |  | 2
QUADRO A:
Houve dúvidas para identificar alguma anomalia? |  |  |  |  | sim
Em caso positivo identificar as anomalias através do nº: |  |  |  |  | 7,15,27 e 30

## Rodape (hidden)
QUADRO A:
Houve dúvidas para identificar alguma anomalia?
Em caso positivo identificar as anomalias através do nº:
1
1.1
1.1.1
1.1.1.1